## Folha 1
RQO031 | m² |  | Argamassa monomassa fotocatalítico, sobre suporte de betão.
Revestimento de paramentos exteriores de betão com argamassa industrial para estuque em camada fina, Morcemsec Active Capa Fina "GRUPO PUMA", tipo CR CSIV W2, segundo EN 998-1, cor branca, acabamento liso, à base de cimento TX, fotocatalítico, descontaminante e auto-limpável, i.active "FYM ITALCEMENTI GROUP", espessura 10 mm, aplicado manualmente, armada e reforçada com malha anti-álcalis nas alterações dos materiais e nas testas de laje, aplicado sobre uma camada de ponte de aderência Implafix "GRUPO PUMA", nos lugares da sua superfície onde apresente deficiências.
Unitário |  | Ud |  | Descrição |  | Rend. |  | Preço unitário | Importância
mt28mop110a |  | kg |  | Ponte de aderência Implafix "GRUPO PUMA", para incrementar a aderência entre argamassas à base de cimento e/ou cal e suportes de betão, composto de resinas sintéticas, cargas minerais e aditivos orgânicos e inorgânicos. |  | 0.3 |  | 6.28 | 1.88
mt28mop211a |  | kg |  | Argamassa industrial para estuque em camada fina, Morcemsec Active Capa Fina "GRUPO PUMA", tipo CR CSIV W2, segundo EN 998-1, cor branca, acabamento liso, composta por cimento TX, fotocatalítico, descontaminante e auto-limpável, i.active "FYM ITALCEMENTI GROUP", pó de mármore e aditivos orgânicos e inorgânicos. |  | 16 |  | 0.84 | 13.44
mt28mon040a |  | m² |  | Malha de fibra de vidro, anti-álcalis, de 10x10 mm de vão de malha, de 750 a 900 microns de espessura e de 200 a 250 g/m² de massa superficial, com 25 kp/cm² de resistência à tracção, para armar argamassas. |  | 0.21 |  | 2.41 | 0.51
mt28mon030 |  | m |  | Bite de PVC. |  | 0.75 |  | 0.35 | 0.26
mt28mon050 |  | m |  | Perfil de PVC rígido para formação de arestas em revestimentos de argamassa monomassa. |  | 1.25 |  | 0.37 | 0.46
mo039 |  | h |  | Oficial de 1ª rebocador. |  | 0.253 |  | 16.85 | 4.26
mo111 |  | h |  | Operário especializado rebocador. |  | 0.425 |  | 16.65 | 7.08
|  | % |  | Custos directos complementares |  | 4 |  | 27.89 | 1.12
Custo de manutenção decenal: 4,06€ nos primeiros 10 anos. | [7 empty] | Total: | 29.01
Referência e título da norma |  |  |  |  | Aplicabilidade(a) |  | Obrigatoriedade(b) |  |  | Sistema(c)
EN 998-1:2010 |  |  |  |  | 162011 |  | 162012 |  |  | 4
Especificação de argamassas para alvenarias — Parte 1: Argamassas para rebocos interiores e exteriores
(a) Data de entrada em aplicação da norma harmonizada e início do período de coexistência
(b) Data final do período de coexistência / entrada em vigor da marcação CE
(c) Sistema de avaliação e verificação da regularidade do desempenho