## Folha 1
EHY080 | m² |  | Enchimento e nivelação com argamassa do tipo Grout.
Enchimento e nivelação de 20 mm de espessura com argamassa autonivelante de retracção compensada e altas prestações mecânicas, Morcem Grout 500 "GRUPO PUMA", sobre a superfície de um elemento estrutural de betão endurecido.
Unitário |  | Ud |  | Descrição |  | Rend. |  | Preço unitário | Importância
mt09rep050a |  | kg |  | Argamassa autonivelante de retracção compensada e altas prestações mecânicas, Morcem Grout 500 "GRUPO PUMA", para ancoragens e enchimentos de 5 a 500 mm de espessura, segundo NP EN 1504-6. |  | 44 |  | 0.63 | 27.72
mt08aaa010a |  | m³ |  | Água. |  | 0.01 |  | 1.5 | 0.02
mo020 |  | h |  | Oficial de 1ª construção. |  | 0.32 |  | 22.68 | 7.26
mo113 |  | h |  | Operário não qualificado construção. |  | 0.32 |  | 21.45 | 6.86
|  | % |  | Custos directos complementares |  | 2 |  | 41.86 | 0.84
Custo de manutenção decenal: 2,99€ nos primeiros 10 anos. | [7 empty] | Total: | 42.7
Referência e título da norma |  |  |  |  | Aplicabilidade(a) |  | Obrigatoriedade(b) |  |  | Sistema(c)
EN 1504-6:2006 |  |  |  |  | 162007 |  | 112009 |  |  | 1/2+/3/4
Produtos e sistemas para a protecção e reparação de estruturas de betão — Definições, requisitos, controlo da qualidade e avaliação da conformidade — Parte 6: Ancoragem de armaduras de aço
(a) Data de entrada em aplicação da norma harmonizada
(b) Data final do período de coexistência
(c) Sistema de avaliação e verificação da regularidade do desempenho